## PLANTILLA
|  | FICHA TÉCNICA DEL PRODUCTO |  |  | Fecha: Abril 2026 Edición: 03
ESPECIFICACIONES DEL PRODUCTO
REFERENCIA | DIMENSIONES (cm) | TONALIDAD | TEXTURA | RENDIMIENTO (und/mt2) | Peso (Kg/und)
[Referencia 1] | Largo: __ Ancho: __ Alto: __ | [Tono] | [Textura]
[Referencia 2] | Largo: __ Ancho: __ Alto: __ | [Tono] | [Textura]
CARACTERÍSTICAS TÉCNICAS
VARIABLE |  | ESPECIFICACIÓN
|  | NORMA NTC ____ |  | CLAY HOUSE
Tolerancia dimensional |  | ± __% |  | ± __%
% Absorción de Agua |  | Promedio 5 und: __% Individual: __% |  | Promedio 5 und: __% Individual: __%
Resistencia a la compresión ([Clasificación NTC]) |  | Promedio 5 und: __ MPa Individual: __ MPa |  | Promedio 5 und: __ MPa Individual: __ MPa
Tipo de uso |  | [Tipo de uso]
RECOMENDACIONES
ALMACENAMIENTO |  | [Texto de almacenamiento — adaptar según familia de producto]
INSTALACIÓN Y LAVADO |  | [Texto de instalación / lavado — adaptar según familia de producto]
Notas Importantes |  | [Notas importantes — adaptar según familia de producto]
CLAY HOUSE • [www.clayhouse.com.co] • [email: ventas@clayhouse.com.co] • [cel: (320) 672-3365]

## Macizo Brix
|  | FICHA TÉCNICA DEL PRODUCTO |  |  | Fecha: Abril 2026 Edición: 03
ESPECIFICACIONES DEL PRODUCTO
REFERENCIA | DIMENSIONES (cm) | TONALIDAD | TEXTURA | RENDIMIENTO (und/mt2) | Peso (Kg/und)
Macizo 5*10*20 | Largo: 20 Ancho: 10 Alto: 5 | Rojo | Liso Corcho | 50 | 2
Macizo 7*12*24 | Largo: 24 Ancho: 12 Alto: 7 | Rojo | Liso Corcho | 35 | 3.8
CARACTERÍSTICAS TÉCNICAS
VARIABLE |  | ESPECIFICACIÓN
|  | NORMA NTC 4205 / NTC 3829 |  | CLAY HOUSE
Tolerancia dimensional |  | ± 2% |  | ± 2%
% Absorción de Agua |  | Promedio 5 und: 14% Individual: 17% |  | Promedio 5 und: 14% Individual: 17%
Resistencia a la compresión (M - Fachada No Estructural) |  | Promedio 5 und: 14 MPa Individual: 10 MPa |  | Promedio 5 und: 14 MPa Individual: 10 MPa
Tipo de uso |  | Pisos, Andenes, Fachada
RECOMENDACIONES
ALMACENAMIENTO |  | Almacenar las piezas de arcilla en obra sobre un sitio plano, seco y aislado del terreno, protegido de la escorrentía, zonas de escombros, almacenamiento de arenas y sitios de preparación de morteros y concretos. No apilar a más de 1,5 m de altura. Conservar los zunchos y empaques originales hasta el momento de uso, y cubrir con plástico si hay riesgo de lluvia.
INSTALACIÓN Y LAVADO |  | Producto destinado a mampostería estructural interior con revoque. Antes de pegar, humedecer ligeramente las piezas (sin saturar) para evitar que absorban el agua del mortero. Usar mortero de pega tipo M o S (mín. 17,5 MPa) según diseño estructural NSR-10 Título D, con juntas horizontales y verticales de 10 mm (±3 mm) y trabando las piezas (juntas no alineadas). Las celdas verticales con refuerzo deben inyectarse completamente con grout fluido (mín. 12,5 MPa). Curar el muro durante los primeros 3 días. Aplicar revoque mínimo de 1,5 cm por cara, con malla en los encuentros con elementos de otra naturaleza (concreto, madera, acero).
Notas Importantes |  | Producto para mampostería estructural interior con revoque; no apto para fachada expuesta a la intemperie sin protección. Verificar el diseño estructural conforme a NSR-10 Título D. No instalar piezas fisuradas, despicadas o con desportilladuras mayores a 10 mm. Es natural que el tono del ladrillo varíe ligeramente entre lotes de producción; al ir revocado esta variación no afecta el acabado final. El contenido de las fichas técnicas puede variar por cambios en las especificaciones técnicas del producto.
CLAY HOUSE • [www.clayhouse.com.co] • [email: ventas@clayhouse.com.co] • [cel: (320) 672-3365]

## Cartagena
|  | FICHA TÉCNICA DEL PRODUCTO |  |  | Fecha: Mayo 2026 Edición: 01
ESPECIFICACIONES DEL PRODUCTO
REFERENCIA | DIMENSIONES (cm) | TONALIDAD | TEXTURA | RENDIMIENTO (und/mt2) | Peso (Kg/und)
Macizo 5*10*20 | Largo: 30 Ancho: 11 Alto: 4.5 | Matizado claro Matizado oscuro | Rústica | 72 | 2.8
CARACTERÍSTICAS TÉCNICAS
VARIABLE |  | ESPECIFICACIÓN
|  | NORMA NTC 4205 / NTC 3829 |  | CLAY HOUSE
Tolerancia dimensional |  | ± 2% |  | ± 4%
% Absorción de Agua |  | Promedio 5 und: 14% Individual: 17% |  | Promedio 5 und: 14% Individual: 17%
Resistencia a la compresión (M - Fachada No Estructural) |  | Promedio 5 und: 14 MPa Individual: 10 MPa |  | Promedio 5 und: 14 MPa Individual: 10 MPa
Tipo de uso |  | Fachada
RECOMENDACIONES
ALMACENAMIENTO |  | Almacenar las piezas de arcilla en obra sobre un sitio plano, seco y aislado del terreno, protegido de la escorrentía, zonas de escombros, almacenamiento de arenas y sitios de preparación de morteros y concretos. No apilar a más de 1,5 m de altura. Conservar los zunchos y empaques originales hasta el momento de uso, y cubrir con plástico si hay riesgo de lluvia.
INSTALACIÓN Y LAVADO |  | Producto destinado a mampostería estructural interior con revoque. Antes de pegar, humedecer ligeramente las piezas (sin saturar) para evitar que absorban el agua del mortero. Usar mortero de pega tipo M o S (mín. 17,5 MPa) según diseño estructural NSR-10 Título D, con juntas horizontales y verticales de 10 mm (±3 mm) y trabando las piezas (juntas no alineadas). Las celdas verticales con refuerzo deben inyectarse completamente con grout fluido (mín. 12,5 MPa). Curar el muro durante los primeros 3 días. Aplicar revoque mínimo de 1,5 cm por cara, con malla en los encuentros con elementos de otra naturaleza (concreto, madera, acero).
Notas Importantes |  | Producto para mampostería estructural interior con revoque; no apto para fachada expuesta a la intemperie sin protección. Verificar el diseño estructural conforme a NSR-10 Título D. No instalar piezas fisuradas, despicadas o con desportilladuras mayores a 10 mm. Es natural que el tono del ladrillo varíe ligeramente entre lotes de producción; al ir revocado esta variación no afecta el acabado final. ** Al ser un producto artesanal, es normal tener variaciones dimensionales +/-4% en una misma pieza
CLAY HOUSE • [www.clayhouse.com.co] • [email: ventas@clayhouse.com.co] • [cel: (320) 672-3365]

## Macizo Campesino
|  | FICHA TÉCNICA DEL PRODUCTO |  |  | Fecha: Abril 2026 Edición: 03
ESPECIFICACIONES DEL PRODUCTO
REFERENCIA | DIMENSIONES (cm) | TONALIDAD | TEXTURA | RENDIMIENTO (und/mt2) | Peso (Kg/und)
Macizo 5*10*20 | Largo: 20 Ancho: 10 Alto: 6 | Rojo | Liso Corcho | 84 | 2
CARACTERÍSTICAS TÉCNICAS
VARIABLE |  | ESPECIFICACIÓN
|  | NORMA NTC 4205 / NTC 3829 |  | CLAY HOUSE
Tolerancia dimensional |  | ± 2% |  | ± 2%
% Absorción de Agua |  | Promedio 5 und: 14% Individual: 17% |  | Promedio 5 und: 14% Individual: 17%
Resistencia a la compresión (M - Fachada No Estructural) |  | Promedio 5 und: 14 MPa Individual: 10 MPa |  | Promedio 5 und: 14 MPa Individual: 10 MPa
Tipo de uso |  | Pisos, Andenes, Fachada
RECOMENDACIONES
ALMACENAMIENTO |  | Almacenar las piezas de arcilla en obra sobre un sitio plano, seco y aislado del terreno, protegido de la escorrentía, zonas de escombros, almacenamiento de arenas y sitios de preparación de morteros y concretos. No apilar a más de 1,5 m de altura. Conservar los zunchos y empaques originales hasta el momento de uso, y cubrir con plástico si hay riesgo de lluvia.
INSTALACIÓN Y LAVADO |  | Producto destinado a mampostería estructural interior con revoque. Antes de pegar, humedecer ligeramente las piezas (sin saturar) para evitar que absorban el agua del mortero. Usar mortero de pega tipo M o S (mín. 17,5 MPa) según diseño estructural NSR-10 Título D, con juntas horizontales y verticales de 10 mm (±3 mm) y trabando las piezas (juntas no alineadas). Las celdas verticales con refuerzo deben inyectarse completamente con grout fluido (mín. 12,5 MPa). Curar el muro durante los primeros 3 días. Aplicar revoque mínimo de 1,5 cm por cara, con malla en los encuentros con elementos de otra naturaleza (concreto, madera, acero).
Notas Importantes |  | Producto para mampostería estructural interior con revoque; no apto para fachada expuesta a la intemperie sin protección. Verificar el diseño estructural conforme a NSR-10 Título D. No instalar piezas fisuradas, despicadas o con desportilladuras mayores a 10 mm. Es natural que el tono del ladrillo varíe ligeramente entre lotes de producción; al ir revocado esta variación no afecta el acabado final. ** Al ser un producto artesanal, es normal tener variaciones dimensionales +/-4% en una misma pieza
CLAY HOUSE • [www.clayhouse.com.co] • [email: ventas@clayhouse.com.co] • [cel: (320) 672-3365]

## Romano
|  | FICHA TÉCNICA DEL PRODUCTO |  |  | Fecha: Abril 2026 Edición: 03
ESPECIFICACIONES DEL PRODUCTO
REFERENCIA | DIMENSIONES (cm) | TONALIDAD | TEXTURA | RENDIMIENTO (und/mt2) | Peso (Kg/und)
Romano Liso | Largo: 30 Ancho:15 Alto: 6 | Rojo Matizado Chocolate | Liso | 56 | 2.6
Romano Corcho | Largo: 27.5 Ancho:13.5 Alto: 6 | Rojo Matizado Chocolate | Corcho | 60 | 2.5
CARACTERÍSTICAS TÉCNICAS
VARIABLE |  | ESPECIFICACIÓN
|  | NORMA NTC 4205-2 / 4205-3 |  | CLAY HOUSE
Tolerancia dimensional |  | ± 2% |  | ± 2%
% Absorción de Agua |  | Promedio 5 und: 13% Individual: 17% |  | Promedio 5 und: 13% Individual: 17%
Resistencia a la compresión (PV - No Estructural) |  | Promedio 5 und: 14 MPa Individual: 10 MPa |  | Promedio 5 und: 14 MPa Individual: 10 MPa
Tipo de uso |  | Fachada
RECOMENDACIONES
ALMACENAMIENTO |  | Almacenar las piezas de arcilla en obra sobre un sitio plano, seco y aislado del terreno, protegido de la escorrentía, zonas de escombros, almacenamiento de arenas y sitios de preparación de morteros y concretos. No apilar a más de 1,5 m de altura. Conservar los zunchos y empaques originales hasta el momento de uso, y cubrir con plástico si hay riesgo de lluvia.
INSTALACIÓN Y LAVADO |  | Producto destinado a mampostería estructural interior con revoque. Antes de pegar, humedecer ligeramente las piezas (sin saturar) para evitar que absorban el agua del mortero. Usar mortero de pega tipo M o S (mín. 17,5 MPa) según diseño estructural NSR-10 Título D, con juntas horizontales y verticales de 10 mm (±3 mm) y trabando las piezas (juntas no alineadas). Las celdas verticales con refuerzo deben inyectarse completamente con grout fluido (mín. 12,5 MPa). Curar el muro durante los primeros 3 días. Aplicar revoque mínimo de 1,5 cm por cara, con malla en los encuentros con elementos de otra naturaleza (concreto, madera, acero).
Notas Importantes |  | Producto para mampostería estructural interior con revoque; no apto para fachada expuesta a la intemperie sin protección. Verificar el diseño estructural conforme a NSR-10 Título D. No instalar piezas fisuradas, despicadas o con desportilladuras mayores a 10 mm. Es natural que el tono del ladrillo varíe ligeramente entre lotes de producción; al ir revocado esta variación no afecta el acabado final. El contenido de las fichas técnicas puede variar por cambios en las especificaciones técnicas del producto.
CLAY HOUSE • [www.clayhouse.com.co] • [email: ventas@clayhouse.com.co] • [cel: (320) 672-3365]
Note on B22: Medidas Reales Corcho 28*14*6
Note on B23: Medidas Reales Corcho 28*14*6

## Toscano
|  | FICHA TÉCNICA DEL PRODUCTO |  |  | Fecha: Abril 2026 Edición: 03
ESPECIFICACIONES DEL PRODUCTO
REFERENCIA | DIMENSIONES (cm) | TONALIDAD | TEXTURA | RENDIMIENTO (und/mt2) | Peso (Kg/und)
Toscano Texturizado | Largo: 29 Ancho:14 Alto: 5 | Rojo Matizado Claro Matizado Oscuro | Liso | 68 | 1.8
CARACTERÍSTICAS TÉCNICAS
VARIABLE |  | ESPECIFICACIÓN
|  | NORMA NTC 4205-2 / 4205-3 |  | CLAY HOUSE
Tolerancia dimensional |  | ± 2% |  | ± 2%
% Absorción de Agua |  | Promedio 5 und: 13% Individual: 17% |  | Promedio 5 und: 13% Individual: 17%
Resistencia a la compresión (PV - No Estructural) |  | Promedio 5 und: 14 MPa Individual: 10 MPa |  | Promedio 5 und: 14 MPa Individual: 10 MPa
Tipo de uso |  | Fachada
RECOMENDACIONES
ALMACENAMIENTO |  | Almacenar las piezas de arcilla en obra sobre un sitio plano, seco y aislado del terreno, protegido de la escorrentía, zonas de escombros, almacenamiento de arenas y sitios de preparación de morteros y concretos. No apilar a más de 1,5 m de altura. Conservar los zunchos y empaques originales hasta el momento de uso, y cubrir con plástico si hay riesgo de lluvia.
INSTALACIÓN Y LAVADO |  | Producto destinado a mampostería estructural interior con revoque. Antes de pegar, humedecer ligeramente las piezas (sin saturar) para evitar que absorban el agua del mortero. Usar mortero de pega tipo M o S (mín. 17,5 MPa) según diseño estructural NSR-10 Título D, con juntas horizontales y verticales de 10 mm (±3 mm) y trabando las piezas (juntas no alineadas). Las celdas verticales con refuerzo deben inyectarse completamente con grout fluido (mín. 12,5 MPa). Curar el muro durante los primeros 3 días. Aplicar revoque mínimo de 1,5 cm por cara, con malla en los encuentros con elementos de otra naturaleza (concreto, madera, acero).
Notas Importantes |  | Producto para mampostería estructural interior con revoque; no apto para fachada expuesta a la intemperie sin protección. Verificar el diseño estructural conforme a NSR-10 Título D. No instalar piezas fisuradas, despicadas o con desportilladuras mayores a 10 mm. Es natural que el tono del ladrillo varíe ligeramente entre lotes de producción; al ir revocado esta variación no afecta el acabado final. El contenido de las fichas técnicas puede variar por cambios en las especificaciones técnicas del producto.
CLAY HOUSE • [www.clayhouse.com.co] • [email: ventas@clayhouse.com.co] • [cel: (320) 672-3365]
Note on B20: Medidas Reales Corcho 28*14*6

## Napolitano
|  | FICHA TÉCNICA DEL PRODUCTO |  |  | Fecha: Abril 2026 Edición: 03
ESPECIFICACIONES DEL PRODUCTO
REFERENCIA | DIMENSIONES (cm) | TONALIDAD | TEXTURA | RENDIMIENTO (und/mt2) | Peso (Kg/und)
Napolitano Texturizado | Largo: 20 Ancho: 10 Alto: 5 | Rojo Matizado Claro Matizado Oscuro | Liso | 68 | 1.8
CARACTERÍSTICAS TÉCNICAS
VARIABLE |  | ESPECIFICACIÓN
|  | NORMA NTC 4205-2 / 4205-3 |  | CLAY HOUSE
Tolerancia dimensional |  | ± 2% |  | ± 2%
% Absorción de Agua |  | Promedio 5 und: 13% Individual: 17% |  | Promedio 5 und: 13% Individual: 17%
Resistencia a la compresión (PV - No Estructural) |  | Promedio 5 und: 14 MPa Individual: 10 MPa |  | Promedio 5 und: 14 MPa Individual: 10 MPa
Tipo de uso |  | Fachada
RECOMENDACIONES
ALMACENAMIENTO |  | Almacenar las piezas de arcilla en obra sobre un sitio plano, seco y aislado del terreno, protegido de la escorrentía, zonas de escombros, almacenamiento de arenas y sitios de preparación de morteros y concretos. No apilar a más de 1,5 m de altura. Conservar los zunchos y empaques originales hasta el momento de uso, y cubrir con plástico si hay riesgo de lluvia.
INSTALACIÓN Y LAVADO |  | Producto destinado a mampostería estructural interior con revoque. Antes de pegar, humedecer ligeramente las piezas (sin saturar) para evitar que absorban el agua del mortero. Usar mortero de pega tipo M o S (mín. 17,5 MPa) según diseño estructural NSR-10 Título D, con juntas horizontales y verticales de 10 mm (±3 mm) y trabando las piezas (juntas no alineadas). Las celdas verticales con refuerzo deben inyectarse completamente con grout fluido (mín. 12,5 MPa). Curar el muro durante los primeros 3 días. Aplicar revoque mínimo de 1,5 cm por cara, con malla en los encuentros con elementos de otra naturaleza (concreto, madera, acero).
Notas Importantes |  | Producto para mampostería estructural interior con revoque; no apto para fachada expuesta a la intemperie sin protección. Verificar el diseño estructural conforme a NSR-10 Título D. No instalar piezas fisuradas, despicadas o con desportilladuras mayores a 10 mm. Es natural que el tono del ladrillo varíe ligeramente entre lotes de producción; al ir revocado esta variación no afecta el acabado final. El contenido de las fichas técnicas puede variar por cambios en las especificaciones técnicas del producto.
CLAY HOUSE • [www.clayhouse.com.co] • [email: ventas@clayhouse.com.co] • [cel: (320) 672-3365]
Note on B20: Medidas Reales Corcho 28*14*6

## Rayados Horizontales
|  | FICHA TÉCNICA DEL PRODUCTO |  |  | Fecha: Abril 2026 Edición: 03
ESPECIFICACIONES DEL PRODUCTO
REFERENCIA | DIMENSIONES (cm) | TONALIDAD | TEXTURA | RENDIMIENTO (und/mt2) | Peso (Kg/und)
Rayado 10*20*40 Horizontal | Largo: 39 Alto: 19 Ancho: 9.5 | Rojo | Rayado | 12.5 | 5.5
Rayado 12*20*40 Horizontal | Largo: 39 Ancho: 19 Alto: 11.5 | Rojo | Rayado | 12.5 | 6.5
Rayado 15*20*40 Horizontal | Largo: 39 Ancho: 19 Alto: 14.5 | Rojo | Rayado | 12.5 | 7.5
CARACTERÍSTICAS TÉCNICAS
VARIABLE |  | ESPECIFICACIÓN
|  | NORMA NTC 4205-2 / 4205-3 |  | CLAY HOUSE
Tolerancia dimensional |  | ± 2% |  | ± 2%
% Absorción de Agua |  | Promedio 5 und: 17% Individual: 20% |  | Promedio 5 und: 17% Individual: 20%
Resistencia a la compresión (PH - No Estructural) |  | Promedio 5 und: 5 MPa Individual: 3 MPa |  | Promedio 5 und: 5 MPa Individual: 3 MPa
Tipo de uso |  | Estructuras, Muros
RECOMENDACIONES
ALMACENAMIENTO |  | Almacenar las piezas de arcilla en obra sobre un sitio plano, seco y aislado del terreno, protegido de la escorrentía, zonas de escombros, almacenamiento de arenas y sitios de preparación de morteros y concretos. No apilar a más de 1,5 m de altura. Conservar los zunchos y empaques originales hasta el momento de uso, y cubrir con plástico si hay riesgo de lluvia.
INSTALACIÓN Y LAVADO |  | Producto destinado a mampostería estructural interior con revoque. Antes de pegar, humedecer ligeramente las piezas (sin saturar) para evitar que absorban el agua del mortero. Usar mortero de pega tipo M o S (mín. 17,5 MPa) según diseño estructural NSR-10 Título D, con juntas horizontales y verticales de 10 mm (±3 mm) y trabando las piezas (juntas no alineadas). Las celdas verticales con refuerzo deben inyectarse completamente con grout fluido (mín. 12,5 MPa). Curar el muro durante los primeros 3 días. Aplicar revoque mínimo de 1,5 cm por cara, con malla en los encuentros con elementos de otra naturaleza (concreto, madera, acero).
Notas Importantes |  | Producto para mampostería estructural interior con revoque; no apto para fachada expuesta a la intemperie sin protección. Verificar el diseño estructural conforme a NSR-10 Título D. No instalar piezas fisuradas, despicadas o con desportilladuras mayores a 10 mm. Es natural que el tono del ladrillo varíe ligeramente entre lotes de producción; al ir revocado esta variación no afecta el acabado final. El contenido de las fichas técnicas puede variar por cambios en las especificaciones técnicas del producto.
CLAY HOUSE • [www.clayhouse.com.co] • [email: ventas@clayhouse.com.co] • [cel: (320) 672-3365]

## Rayados Verticales
|  | FICHA TÉCNICA DEL PRODUCTO |  |  | Fecha: Abril 2026 Edición: 03
ESPECIFICACIONES DEL PRODUCTO
REFERENCIA | DIMENSIONES (cm) | TONALIDAD | TEXTURA | RENDIMIENTO (und/mt2) | Peso (Kg/und)
Rayado 10*20*40 Vertical | Largo: 40 Ancho: 20 Alto: 10 | Rojo | Rayado | 12.5 | 6.9
Rayado 12*20*40 Vertical | Largo: 40 Ancho: 20 Alto: 12 | Rojo | Rayado | 12.5 | 8.8
Rayado 15*20*40 Vertical | Largo: 40 Ancho: 20 Alto: 15 | Rojo | Rayado | 12.5 | 9
CARACTERÍSTICAS TÉCNICAS
VARIABLE |  | ESPECIFICACIÓN
|  | NORMA NTC 4205-1 / 4205-2 / 4205-3 |  | CLAY HOUSE
Tolerancia dimensional |  | ± 2% |  | ± 2%
% Absorción de Agua |  | Promedio 5 und: 17% Individual: 19% |  | Promedio 5 und: 17% Individual: 19%
Resistencia a la compresión (PV - No Estructural) |  | Promedio 5 und: 20 MPa Individual: 15 MPa |  | Promedio 5 und: 20 MPa Individual: 15 MPa
Tipo de uso |  | Estructuras, Muros
RECOMENDACIONES
ALMACENAMIENTO |  | Almacenar las piezas de arcilla en obra sobre un sitio plano, seco y aislado del terreno, protegido de la escorrentía, zonas de escombros, almacenamiento de arenas y sitios de preparación de morteros y concretos. No apilar a más de 1,5 m de altura. Conservar los zunchos y empaques originales hasta el momento de uso, y cubrir con plástico si hay riesgo de lluvia.
INSTALACIÓN Y LAVADO |  | Producto destinado a mampostería estructural interior con revoque. Antes de pegar, humedecer ligeramente las piezas (sin saturar) para evitar que absorban el agua del mortero. Usar mortero de pega tipo M o S (mín. 17,5 MPa) según diseño estructural NSR-10 Título D, con juntas horizontales y verticales de 10 mm (±3 mm) y trabando las piezas (juntas no alineadas). Las celdas verticales con refuerzo deben inyectarse completamente con grout fluido (mín. 12,5 MPa). Curar el muro durante los primeros 3 días. Aplicar revoque mínimo de 1,5 cm por cara, con malla en los encuentros con elementos de otra naturaleza (concreto, madera, acero).
Notas Importantes |  | Producto para mampostería estructural interior con revoque; no apto para fachada expuesta a la intemperie sin protección. Verificar el diseño estructural conforme a NSR-10 Título D. No instalar piezas fisuradas, despicadas o con desportilladuras mayores a 10 mm. Es natural que el tono del ladrillo varíe ligeramente entre lotes de producción; al ir revocado esta variación no afecta el acabado final. El contenido de las fichas técnicas puede variar por cambios en las especificaciones técnicas del producto.
CLAY HOUSE • [www.clayhouse.com.co] • [email: ventas@clayhouse.com.co] • [cel: (320) 672-3365]

## Enchape Romano
|  | FICHA TÉCNICA DEL PRODUCTO |  |  | Fecha: Abril 2026 Edición: 03
ESPECIFICACIONES DEL PRODUCTO
REFERENCIA | DIMENSIONES (cm) | TONALIDAD | TEXTURA | RENDIMIENTO (und/mt2) | Peso (Kg/und)
6*28 Corcho | Largo: 28 Ancho: 6 | Rojo Matizado | Corcho | 60 | 0.75
6*28 lisa | Largo: 28 Ancho: 6 | Rojo Matizado | Liso | 60 | 0.75
CARACTERÍSTICAS TÉCNICAS
VARIABLE |  | ESPECIFICACIÓN
|  | NORMA NTC 5547 |  | CLAY HOUSE
Tolerancia dimensional |  | ± 2% |  | ± 2%
% Absorción de Agua |  | Promedio 5 und: 13% Individual: 14% |  | Promedio 5 und: 13% Individual: 14%
Resistencia a la flexión |  | Promedio 5 und: 3 MPa Individual: 3 MPa |  | Promedio 5 und: 3 MPa Individual: 3 MPa
Tipo de uso |  | Paredes, Decorativo, Fachada, Pisos
RECOMENDACIONES
ALMACENAMIENTO |  | Almacenar las piezas de arcilla en obra sobre un sitio plano, seco y aislado del terreno, protegido de la escorrentía, zonas de escombros, almacenamiento de arenas y sitios de preparación de morteros y concretos. No apilar a más de 1,5 m de altura. Conservar los zunchos y empaques originales hasta el momento de uso, y cubrir con plástico si hay riesgo de lluvia.
INSTALACIÓN Y LAVADO |  | Producto destinado a mampostería estructural interior con revoque. Antes de pegar, humedecer ligeramente las piezas (sin saturar) para evitar que absorban el agua del mortero. Usar mortero de pega tipo M o S (mín. 17,5 MPa) según diseño estructural NSR-10 Título D, con juntas horizontales y verticales de 10 mm (±3 mm) y trabando las piezas (juntas no alineadas). Las celdas verticales con refuerzo deben inyectarse completamente con grout fluido (mín. 12,5 MPa). Curar el muro durante los primeros 3 días. Aplicar revoque mínimo de 1,5 cm por cara, con malla en los encuentros con elementos de otra naturaleza (concreto, madera, acero).
Notas Importantes |  | Producto para mampostería estructural interior con revoque; no apto para fachada expuesta a la intemperie sin protección. Verificar el diseño estructural conforme a NSR-10 Título D. No instalar piezas fisuradas, despicadas o con desportilladuras mayores a 10 mm. Es natural que el tono del ladrillo varíe ligeramente entre lotes de producción; al ir revocado esta variación no afecta el acabado final. El contenido de las fichas técnicas puede variar por cambios en las especificaciones técnicas del producto.
CLAY HOUSE • [www.clayhouse.com.co] • [email: ventas@clayhouse.com.co] • [cel: (320) 672-3365]
Note on C28: [Comentario encadenado] Tu versión de Excel te permite leer este comentario encadenado; sin embargo, las ediciones que se apliquen se quitarán si el archivo se abre en una versión más reciente de Excel. Más información: https://go.microsoft.com/fwlink/?linkid=870924 Comentario: Valor de referencia según norma — verificar con ensayo de laboratorio.

## Enchape Artesanal
|  | FICHA TÉCNICA DEL PRODUCTO ENCHAPE RUSTICO |  |  | Fecha: Abril 2026 Edición: 03
ESPECIFICACIONES DEL PRODUCTO
REFERENCIA | DIMENSIONES (cm) | TONALIDAD | TEXTURA | RENDIMIENTO (und/m2) | Peso (Kg/und)
Enchape Rustico | Largo: 25 Alto: 6 Ancho: 2.4 | Natural | Rústico | 66 | 0.8
CARACTERÍSTICAS TÉCNICAS
VARIABLE |  | ESPECIFICACIÓN
|  | NORMA NTC 5547 |  | CLAY HOUSE
Tolerancia dimensional |  | ± 2% |  | ± 2%
% Absorción de Agua |  | Promedio 5 und: 13% Individual: 14% |  | Promedio 5 und: 13% Individual: 14%
Resistencia a la flexión |  | Promedio 5 und: 3 MPa Individual: 3 MPa |  | Promedio 5 und: 3 MPa Individual: 3 MPa
Tipo de uso |  | Paredes, Decorativo, Fachada, Pisos
RECOMENDACIONES
ALMACENAMIENTO |  | Almacenar las piezas de arcilla en obra sobre un sitio plano, seco y aislado del terreno, protegido de la escorrentía, zonas de escombros, almacenamiento de arenas y sitios de preparación de morteros y concretos. No apilar a más de 1,5 m de altura. Conservar los zunchos y empaques originales hasta el momento de uso, y cubrir con plástico si hay riesgo de lluvia.
INSTALACIÓN Y LAVADO |  | Producto destinado a mampostería estructural interior con revoque. Antes de pegar, humedecer ligeramente las piezas (sin saturar) para evitar que absorban el agua del mortero. Usar mortero de pega tipo M o S (mín. 17,5 MPa) según diseño estructural NSR-10 Título D, con juntas horizontales y verticales de 10 mm (±3 mm) y trabando las piezas (juntas no alineadas). Las celdas verticales con refuerzo deben inyectarse completamente con grout fluido (mín. 12,5 MPa). Curar el muro durante los primeros 3 días. Aplicar revoque mínimo de 1,5 cm por cara, con malla en los encuentros con elementos de otra naturaleza (concreto, madera, acero).
Notas Importantes |  | Producto para mampostería estructural interior con revoque; no apto para fachada expuesta a la intemperie sin protección. Verificar el diseño estructural conforme a NSR-10 Título D. No instalar piezas fisuradas, despicadas o con desportilladuras mayores a 10 mm. Es natural que el tono del ladrillo varíe ligeramente entre lotes de producción; al ir revocado esta variación no afecta el acabado final. El contenido de las fichas técnicas puede variar por cambios en las especificaciones técnicas del producto.
CLAY HOUSE • [www.clayhouse.com.co] • [email: ventas@clayhouse.com.co] • [cel: (320) 672-3365]
Note on C27: [Comentario encadenado] Tu versión de Excel te permite leer este comentario encadenado; sin embargo, las ediciones que se apliquen se quitarán si el archivo se abre en una versión más reciente de Excel. Más información: https://go.microsoft.com/fwlink/?linkid=870924 Comentario: Valor de referencia según norma — verificar con ensayo de laboratorio.

## Piso 30x30
|  | FICHA TÉCNICA DEL PRODUCTO |  |  | Fecha: Abril 2026 Edición: 03
ESPECIFICACIONES DEL PRODUCTO
REFERENCIA | DIMENSIONES (cm) | TONALIDAD | TEXTURA | RENDIMIENTO (und/mt2) | Peso (Kg/Mt2)
Piso 30*30 | Largo: 30 Ancho: 30 Alto: 1.5 | Rojo | Rustica | 11 | 28
Piso 33*33 | Largo: 33 Ancho: 33 Alto: 1.5 | Rojo | Liso | 9 | 30
CARACTERÍSTICAS TÉCNICAS
VARIABLE |  | ESPECIFICACIÓN
|  | NORMA NTC 919 |  | CLAY HOUSE
Tolerancia dimensional |  | ± 2% |  | ± 2%
% Absorción de Agua |  | Promedio 5 und: 6% Individual: 7% |  | Promedio 5 und: 6% Individual: 7%
Resistencia a la flexión |  | Promedio 5 und: 13 MPa Individual: 11 MPa |  | Promedio 5 und: 13 MPa Individual: 11 MPa
Carga de rotura |  | Promedio 5 und: 950 N Individual: 855 N |  | Promedio 5 und: 950 N Individual: 855 N
Tipo de uso |  | Paredes, Decorativo, Fachada, Pisos
RECOMENDACIONES
ALMACENAMIENTO |  | Almacenar las piezas de arcilla en obra sobre un sitio plano, seco y aislado del terreno, protegido de la escorrentía, zonas de escombros, almacenamiento de arenas y sitios de preparación de morteros y concretos. No apilar a más de 1,5 m de altura. Conservar los zunchos y empaques originales hasta el momento de uso, y cubrir con plástico si hay riesgo de lluvia.
INSTALACIÓN Y LAVADO |  | Producto destinado a mampostería estructural interior con revoque. Antes de pegar, humedecer ligeramente las piezas (sin saturar) para evitar que absorban el agua del mortero. Usar mortero de pega tipo M o S (mín. 17,5 MPa) según diseño estructural NSR-10 Título D, con juntas horizontales y verticales de 10 mm (±3 mm) y trabando las piezas (juntas no alineadas). Las celdas verticales con refuerzo deben inyectarse completamente con grout fluido (mín. 12,5 MPa). Curar el muro durante los primeros 3 días. Aplicar revoque mínimo de 1,5 cm por cara, con malla en los encuentros con elementos de otra naturaleza (concreto, madera, acero).
Notas Importantes |  | Producto para mampostería estructural interior con revoque; no apto para fachada expuesta a la intemperie sin protección. Verificar el diseño estructural conforme a NSR-10 Título D. No instalar piezas fisuradas, despicadas o con desportilladuras mayores a 10 mm. Es natural que el tono del ladrillo varíe ligeramente entre lotes de producción; al ir revocado esta variación no afecta el acabado final. El contenido de las fichas técnicas puede variar por cambios en las especificaciones técnicas del producto.
CLAY HOUSE • [www.clayhouse.com.co] • [email: ventas@clayhouse.com.co] • [cel: (320) 672-3365]
Note on C33: [Comentario encadenado] Tu versión de Excel te permite leer este comentario encadenado; sin embargo, las ediciones que se apliquen se quitarán si el archivo se abre en una versión más reciente de Excel. Más información: https://go.microsoft.com/fwlink/?linkid=870924 Comentario: Valor de referencia según norma — verificar con ensayo de laboratorio.

## Teja Plana
|  | FICHA TÉCNICA DEL PRODUCTO |  |  | Fecha: Abril 2026 Edición: 03
ESPECIFICACIONES DEL PRODUCTO
REFERENCIA | DIMENSIONES (cm) | TONALIDAD | TEXTURA | RENDIMIENTO (und/mt2) | Peso (Kg/mt2)
Teja Plana Matizada Shake | Largo: 40 Ancho: 25 Espesor: 1.5 | Matizado Oscuro | Rayada | 13 | 35
CARACTERÍSTICAS TÉCNICAS
VARIABLE |  | ESPECIFICACIÓN
|  | NORMA NTC 919 |  | CLAY HOUSE
Tolerancia dimensional |  | ± 2% |  | ± 2%
% Absorción de Agua |  | Promedio 5 und: 6% Individual: 7% |  | Promedio 5 und: 6% Individual: 7%
Resistencia a la flexión |  | Promedio 5 und: 13 MPa Individual: 11 MPa |  | Promedio 5 und: 13 MPa Individual: 11 MPa
Carga de rotura |  | Promedio 5 und: 950 N Individual: 855 N |  | Promedio 5 und: 950 N Individual: 855 N
Permeabilidad |  | Sin goteo a las 24 horas (NTC 2086) |  | Sin goteo a las 24 horas (NTC 2086)
Tipo de uso |  | Cubiertas / Techos
RECOMENDACIONES
ALMACENAMIENTO |  | Almacenar las piezas de arcilla en obra sobre un sitio plano, seco y aislado del terreno, protegido de la escorrentía, zonas de escombros, almacenamiento de arenas y sitios de preparación de morteros y concretos. No apilar a más de 1,5 m de altura. Conservar los zunchos y empaques originales hasta el momento de uso, y cubrir con plástico si hay riesgo de lluvia.
INSTALACIÓN Y LAVADO |  | Producto destinado a mampostería estructural interior con revoque. Antes de pegar, humedecer ligeramente las piezas (sin saturar) para evitar que absorban el agua del mortero. Usar mortero de pega tipo M o S (mín. 17,5 MPa) según diseño estructural NSR-10 Título D, con juntas horizontales y verticales de 10 mm (±3 mm) y trabando las piezas (juntas no alineadas). Las celdas verticales con refuerzo deben inyectarse completamente con grout fluido (mín. 12,5 MPa). Curar el muro durante los primeros 3 días. Aplicar revoque mínimo de 1,5 cm por cara, con malla en los encuentros con elementos de otra naturaleza (concreto, madera, acero).
Notas Importantes |  | Producto para mampostería estructural interior con revoque; no apto para fachada expuesta a la intemperie sin protección. Verificar el diseño estructural conforme a NSR-10 Título D. No instalar piezas fisuradas, despicadas o con desportilladuras mayores a 10 mm. Es natural que el tono del ladrillo varíe ligeramente entre lotes de producción; al ir revocado esta variación no afecta el acabado final. El contenido de las fichas técnicas puede variar por cambios en las especificaciones técnicas del producto.
CLAY HOUSE • [www.clayhouse.com.co] • [email: ventas@clayhouse.com.co] • [cel: (320) 672-3365]
Note on C32: [Comentario encadenado] Tu versión de Excel te permite leer este comentario encadenado; sin embargo, las ediciones que se apliquen se quitarán si el archivo se abre en una versión más reciente de Excel. Más información: https://go.microsoft.com/fwlink/?linkid=870924 Comentario: Valor de referencia según norma — verificar con ensayo de laboratorio.